## Arkusz1
|  |  | Świętochłowice ul. Harcerska | [9 empty] | nr arch. | 15833/21 |  |  |  | Zał.6
[7 empty] | wartość charakterystyczna x (n) |  | PARAMETRY GEOTECHNICZNE wg PN-81/B-03020
OBJAŚNIENIA GEOLOGICZNE | [8 empty] | * wartość ustalona metodą badań laboratoryjnych i polowych
współczynnik materiałowy g (m)
wartość obliczeniowa x(r)
stratygrafia |  | Profil stratygraf.-litologiczny |  |  |  | nr warstwy | symbol gruntu wg PN-86/B-02480 | symbol konsolidacji gruntu | Stan gruntu |  | Wilgotność naturalna | Gęstość objętościowa | Spójność | Kąt tarcia wewnętrznego | Edometryczny moduł ściśliwości |  | Zawartość części organicznych
|  |  | Opis litologiczno- genetyczno- stratygraficzny | [5 empty] | stopień zagęszczenia | stopień plastyczności |  |  |  |  | pierwotnej | wtórnej
[9 empty] | ID | IL | Wn | r | cu | fu | Mo | M. | Iom |  | wzdłuż pobocznicy pala
[11 empty] | % | t/m-3 | kPa | o | MPa | MPa | % |  | t
Czwartorzęd | Qhn |  | nasypy niebudowlane |  |  | I | nN(G,Pg,Ps,GH,b,c, sp.gr, okkł,okkpc,ck) |  |  |  | 20,30* | [5 empty] | 2,6*
| plejstocen |  | piaski średnie lokalnie z domieszka gliny i żwiru |  | utwory wodnolodowcowe |  | Ps, Ps(+Ż+G) |  |  |  | 14 | 1.85 |  | 33 | 94.7 | 105.2 |  | x (n)
[6 empty] | IIa |  |  | 0.5 |  |  | 0.9 |  | 0.9 |  |  |  | g (m)
[12 empty] | 1.665 |  | 29.7 |  |  |  | x(r)
|  |  | piaski gliniaste przewarstwione piaskiem średnim |  |  | IIb | Pg//Ps |  |  | 0.15 | 13 | 2.15 | 19.3 | 15.6 | 33 | 55 |  | x (n)
[8 empty] | C |  |  |  | 0.9 | 0.9 | 0.9 |  |  |  | g (m)
[12 empty] | 1.935 | 17.37 | 14.04 |  |  |  | x(r)
|  |  | gliny z okruchami piaskowca |  |  | IIc | G(+okkpc) |  |  | 0.3 | 21 | 2.05 | 13.3 | 13.2 | 23.6 | 39.4 |  | x (n)
[8 empty] | C |  |  |  | 0.9 | 0.9 | 0.9 |  |  |  | g (m)
[12 empty] | 1.845 | 11.97 | 11.88 |  |  |  | x(r)
Karbon | karbon |  | zwietrzeliny piaskowców- piaski średnie z domieszką gliny i okruchami piaskowca |  | zwietrzeliny skał karbońskich |  |  |  | 0.7 |  | 12 | 1.9 |  | 34.2 |  |  |  | x (n)
[6 empty] | III | KWpc(Ps+G+okkpc) |  |  |  |  | 0.9 |  | 0.9 | 132.2 | 146.9 |  | g (m)
[12 empty] | 1.71 |  | 30.78 |  |  |  | x(r)
** dla zwietrzelin warstwy III podano parametry jak dla piasków średnich

## Arkusz2
Parametry określone na podstawie sondowania CPT
stopień zagęszczenia | stopień plastyczności | Wytrzymałość na ścinanie | Kąt tarcia wewnętrznego | Moduł ściśliwości
ID | IL | Su | f | M
|  | kPa | o | MPa
|  | 120* |  | 12* | x (n)
| 0,30* |  |  |  | g (m)
x(r)
|  | 240* |  | 30* | x (n)
| 0,15* |  |  |  | g (m)
x(r)
0,75* |  |  | 40* | 120* | x (n)
g (m)
x(r)
x (n)
g (m)
x(r)