## Oleje
Załącznik nr 1 do SWZ - Formularz techniczny KWT (oleje)
Lp. | Nazwa | Nazwa i typ przedmiotu zamówienia | Wymagany rodzaj i wielkości opakowania | Wymogi techniczne |  |  |  | Ilość | Nazwa handlowa i oznaczenie przedmiotu zamówienia oferowanego przez Wykonawcę | Producent | UWAGA: Tylko w przypadku oferowanego produktu równoważnego, należy wskazać parametry równoważne określone w kol. 2-3, 5-8 | Oferowany rodzaj i wielkości opakowania
|  |  |  | Klasa lepkości/Temperatura zapłonu | Klasa jakości/Temperatura kroplenia | Czas pracy/Temperatura łamliwości/Penetracja | Lepkość w temp. 40oC | (j.m.: l/kg )
1 | 2 | 3 | 4 | 5 | 6 | 7 | 8 | 9 | 10 | 11 | 12 | 13
PGE GiEK S.A. - Oddział Kopalnia Węgla Brunatnego Turów, ul. Górników Turowa 1, 59-916 Bogatynia
1 | Olej silnikowy mineralny 15W40 SAE: 15W40, API: CJ-4/SN, ACEA; E5/E9, (VDS-4) | MINERALNY - Do stosowania w silnikach o dużych obciążeniach w szerokiej gamie silników wysokoprężnych Cummins w spycharkach i ładowarkach - olej powinien spełniać wymagania normy Cummins CES 20081 i/lub VOLVO VDS-4 (417-0001-16-912) lub wyższe. | pojemniki 180 - 210 l | SAE: 15W40 | API: CK-4/CJ-4/SN, ACEA: E7/E11 (musi spełniać wymagania normy Cummns CES 20081 lub Cummins CES 20086, Volvo VDS-4,5) | min. 500 h | od 95 mm2/s do 120 mm2/s | 2000
2 | Olej silnikowy mineralny 15W40 SAE: 15W40, API: CI-4, ACE: E7, (norma MAN 3275-1, Volvo VDS-3) | MINERALNY - Do stosowania w silnikach średnio obciążonych i dużej mocy m.in. koparki, ładowarki, ciągniki kołowe o dużej mocy, samochody ciężarowe, dostawcze, autobusy (olej powinien spełniać wymagania normy MAN 3275-1 i/lub Volvo VDS-3). | pojemniki 180 - 210 l | SAE: 15W40 | API: CF-4/CJ-4, ACE: E7/E9 lub wyższa, (VDS-3) (musi spełniać wymagania normy MAN 32751-1 i VOLVO VDS-3) | min. 500 h lub 30 000km | od 108 mm2/s | 1200
3 | Olej przekładniowy mineralny SP/CLP 150, ISO VG 150, DIN: 51517-3 | MINERALNY - Do przekładni zębatych pracujących w bardzo dużych i zmiennych obciążeniach(przenoszących często obciążenia uderzeniowe) przy wysokich naciskach jednostkowych w zmiennych warunkach atmosferycznych. Posiadający podwyższoną wytrzymałość filmu olejowego, dobre własności z dodatkami aktywnymi do polepszenia odporności na zatarcia( powinien zawierać dodatki EP), zużycia korozyjne oraz na działanie niskich i wysokich temperatur. W ekstremalnych naprężeniach ścinających nie może następować zmiana wskaźnika lepkości. | pojemniki 180 - 210 l | ISO VG: 150 | DIN 51517-3 lub wyższa | min 5 000 h | od 135 mm2/s | 8600
4 | Olej przekładniowy mineralny SP/CLP 150, ISO VG 150, DIN: 51517-3 | MINERALNY - Do przekładni zębatych pracujących w bardzo dużych i zmiennych obciążeniach(przenoszących często obciążenia uderzeniowe) przy wysokich naciskach jednostkowych w zmiennych warunkach atmosferycznych. Posiadający podwyższoną wytrzymałość filmu olejowego, dobre własności z dodatkami aktywnymi do polepszenia odporności na zatarcia (powinien zawierać dodatki EP), zużycia korozyjne oraz na działanie niskich i wysokich temperatur. W ekstremalnych naprężeniach ścinających nie może następować zmiana wskaźnika lepkości. | pojemniki 20 - 25 l | ISO VG: 150 | DIN 51517-3 lub wyższa | min 5 000 h | od 135 mm2/s | 3200
5 | Olej przekładniowy mineralny SP/CLP 220, ISO VG 220, DIN: 51 517, cz.3 CLP | MINERALNY - Do przekładni zębatych pracujących w bardzo dużych i zmiennych obciążeniach(przenoszących często obciążenia uderzeniowe) przy wysokich naciskach jednostkowych w zmiennych warunkach atmosferycznych. Posiadający podwyższoną wytrzymałość filmu olejowego, dobre własności z dodatkami aktywnymi do polepszenia odporności na zatarcia( powinien zawierać dodatki EP), zużycia korozyjne oraz na działanie niskich i wysokich temperatur. W ekstremalnych naprężeniach ścinających nie może następować zmiana wskaźnika lepkości. | pojemniki 180 - 210 l | ISO VG: 220 | DIN 51517-3 lub wyższa | min 5 000 h | od 198 mm2/s | 6000
6 | Olej przekładniowy mineralny SP/CLP 220, ISO VG 220, DIN: 51 517, cz.3 CLP | MINERALNY - Do przekładni zębatych pracujących w bardzo dużych i zmiennych obciążeniach(przenoszących często obciążenia uderzeniowe) przy wysokich naciskach jednostkowych w zmiennych warunkach atmosferycznych. Posiadający podwyższoną wytrzymałość filmu olejowego, dobre własności z dodatkami aktywnymi do polepszenia odporności na zatarcia( powinien zawierać dodatki EP), zużycia korozyjne oraz na działanie niskich i wysokich temperatur. W ekstremalnych naprężeniach ścinających nie może następować zmiana wskaźnika lepkości. | pojemniki 20 - 25 l | ISO VG: 220 | DIN 51517-3 lub wyższa | min 5 000 h | od 198 mm2/sek | 3000
7 | Olej przekładniowy mineralny Renolin CLP 320 (bez akcyzy) | MINERALNY - wg zaleceń producenta przekładni FAMUR: FUCHS Renolin CLP 320 Plus, MOBIL Mobilgear 600XP 320, TOTAL Carter EP 320, SHELL Omala F 320. | pojemniki 180 - 210 l | ISO VG: 320 | AGMA 9005/E02:EP, AIST224, DAVID BROWN S1 53.101 ILU 1.00GBD0110 (David Brown) DIN 51517-3: CLP, ISO 12925-1: CKC/CKD, ISO 6743-6 lub wyższa | min 6 000 h | od 319 mm2/sek | 4800
8 | Olej przekładniowy mineralny Renolin CLP 320 (bez akcyzy) | MINERALNY - wg zaleceń producenta przekładni FAMUR: FUCHS Renolin CLP 320 Plus, MOBIL Mobilgear 600XP 320, TOTAL Carter EP 320, SHELL Omala F 320. | pojemniki 20 - 25 l | ISO VG: 320 | AGMA 9005/E02:EP, AIST224, DAVID BROWN S1 53.101 ILU 1.00GBD0110 (David Brown) DIN 51517-3: CLP, ISO 12925-1: CKC/CKD, ISO 6743-6 lub wyższa | min 6 000 h | od 315 mm2/sek | 1200
9 | Olej przekładniowy syntetyczny CLP 320/ VG-320 | SYNTETYCZNY - Na bazie Poli-Alfa-Olefin - Do przekładni zębatych pracujących w bardzo dużych i zmiennych obciążeniach przy wysokich naciskach jednostkowych w zmiennych warunkach atmosferycznych. Posiadający podwyższoną wytrzymałość filmu olejowego, dobre własności z dodatkami aktywnymi do polepszenia odporności na zatarcia, zużycia korozyjne oraz na działanie niskich i wysokich temperatur. W ekstremalnych naprężeniach ścinających nie może następować zmiana wskaźnika lepkości. | pojemniki 180 - 210 l | ISO VG: 320 | DIN 51517-3 lub wyższa | min 10 000 h | od 288 mm2/sek | 3400
10 | Olej przekładniowy syntetyczny CLP 320/ VG-320 | SYNTETYCZNY - Na bazie Poli-Alfa-Olefin - Do przekładni zębatych pracujących w bardzo dużych i zmiennych obciążeniach przy wysokich naciskach jednostkowych w zmiennych warunkach atmosferycznych. Posiadający podwyższoną wytrzymałość filmu olejowego, dobre własności z dodatkami aktywnymi do polepszenia odporności na zatarcia, zużycia korozyjne oraz na działanie niskich i wysokich temperatur. W ekstremalnych naprężeniach ścinających nie może następować zmiana wskaźnika lepkości. | pojemniki 20 - 25 l | ISO VG: 320 | DIN 51517-3 lub wyższa | min 10 000 h | od 288 mm2/sek | 1000
11 | Olej maszynowy L-AN-68 DIN: 51501 ISO: 3448 | Przeznaczony do smarowania elementów roboczych maszyn i urządzeń przemysłowych (łożyska toczne i ślizgowe, prowadnice, przekładnie mechaniczne, wrzeciona). | pojemniki 20 - 25 l | L-AN 68 | ISO: 3488 DIN: 51501 |  | od 288 mm2/sek | 400
12 | Olej przekładniowy mineralny 80W90 SAE: 80W90, API: GL-5 | MINERALNY - Do smarowania przekładni sprzętu technologicznego i pojazdów samochodowych pracujących w trudnych warunkach (SAE: 80W90, API: GL-5). | pojemniki 180 - 210 l | SAE: 80W90 | GL - 5 lub wyższa |  | od 120 mm2/sek | 600
13 | Olej przekładniowy mineralny LS 90 SAE: 80W90, API: GL-5 | Wielosezonowy, przekładniowy, olej mineralny przeznaczony do eksploatacji w mechanicznych skrzyniach biegów w pojazdach wysoko obciążonych o zwiększonym tarciu wewnętrznym, sprzęcie budowlanym oraz innych urządzeniach mechanicznych wyposażonych w przekładnie z ograniczonym poślizgiem tzw. LS . | pojemniki 180 - 210 l | API: GL-5 | GL - 5 lub wyższa | min 100 000 km przebiegu | od 120 mm2/sek | 2000
14 | Olej przekładniowy kl. ATF (DEXRON D/II- D), Allison C-4, Voith H55.6335/G607, MAN 339 Type V1, ZF TE-ML 04D/11A/14A | Do automatycznych skrzyń biegów pojazdów samochodowych oraz w układach sterujących urządzeń dźwigowych DEXRON II D, Allison C-4, Voith H55.6335/G607, MAN 339 Type V1, ZF TE-ML 04D/11A/14A. | pojemniki 180 - 210 l | ATF | DEXRON II D, Allison C-4, Voith H55.6335/G607 MAN 339 Type V1 ZF TE-ML 04D/11A/14A lub wyższa | min 80 000 km przebiegu | od 34,2 mm2s do 37,8 mm2/s | 800
15 | Olej hydrauliczny HL 32, VG-32 HL/DIN51524 cz.1 (bez akcyzy) NO-91-A231: 1998, ISO 11158 HL/ 6743-4, | Do zasilania i sterowania hydrauliką siłową mechanizmów hydraulicznych pracujących w samochodach specjalnych i samowyładowczych (VG-32 HL/DIN51524). NO-91-A231: 1998, ISO 11158 HL/ 6743-4). | pojemniki 20 - 60 l | ISO VG: 32 | olej hydrauliczny HL32, VG-32 HL/DIN51524 cz.1 (bez akcyzy, NO-91-A231: 1998, ISO 11158 HL/6743-4 | min 2 500 h pracy | od 28,8 mm2/s | 200
16 | Olej hydrauliczny HLP 32, VG-32 HLP/DIN51524 cz. 2HM/HLP (20L) 32, HLP/HM, ISO 11158 HM/ 6743-4: HM, DENISON HF-0; DENISON HF-1; DENISON HF-2 | Do zasilania i sterowania hydrauliką siłową mechanizmów hydraulicznych pracujących w bardzo dużych i zmiennych obciążeniach w samochodach samowyładowczych Volvo, Man, Mercedes (VG-32 HLP/DIN51524 cz. 2HM/HLP (20L) 32, HLP/HM, ISO 11158 HM/ 6743-4: HM, DENISON HF-0; DENISON HF-1; DENISON HF-2). | pojemniki 20 - 60 l | ISO VG: 32 | HLP/DIN:51524 cz. 2 lub wyższa | min 2 500 h pracy | od 28,8 mm2/s | 200
17 | Olej hydrauliczny HLP 46 HLP/DIN51524 cz.2 | HLP - Do zasilania i sterowania hydrauliką siłową mechanizmów pracujących w bardzo dużych i zmiennych obciążeniach, w zmiennych warunkach atmosferycznych. Klasa czystości oleju nie gorsza niż 19/17/14 wg ISO 4406. | pojemniki 180 - 210 l | ISO VG: 46 | HLP/DIN:51524 cz. 2 lub wyższa | min 2 500 h pracy | od 41,4 mm2/s | 4000
18 | Olej hydrauliczny HLP 46 HLP/DIN51524 cz.2 | HLP - Do zasilania i sterowania hydrauliką siłową mechanizmów pracujących w bardzo dużych i zmiennych obciążeniach, w zmiennych warunkach atmosferycznych. Klasa czystości oleju nie gorsza niż 19/17/14 wg ISO 4406. | pojemniki 20 - 30 l | ISO VG: 46 | HLP/DIN:51524 cz. 2 lub wyższa | min 2 500 h pracy | od 41,4 mm2/s | 1400
19 | Olej do smarowania łańcuchów pił spalinowych | Do smarowania układu tnącego (łańcuch) i prowadnic pił mechanicznych stosowanych w gospodarce leśnej | pojemniki 5-10 l | 68/240 |  | xxxxx | 64 mm2/s | 250