## Arkusz1
| Załącznik nr 3 do SWZ - Formularz techniczny KWB (smary) | [7 empty] | Załącznik nr 2 do SWZ
Lp. | Nazwa | Wymogi techniczne |  |  |  | Ilość | Nazwa handlowa i oznaczenie przedmiotu zamówienia oferowanego przez wykonawcę | Producent | UWAGA: Tylko w przypadku oferowanego produktu równoważnego, należy wskazać parametry równoważne określone w kol. 2-5 | Oferowany rodzaj i wielkości opakowania
|  | Klasa lepkości/Temperatura zapłonu | Klasa jakości/Temperatura kroplenia | Czas pracy/Temperatura łamliwości/Penetracja | Rodzaje i wielkości opakowań | (j.m.: l/kg )
1 | 2 | 3 | 4 | 5 | 6 | 7 | 8 | 9 | 10 | 11
PGE GiEK S.A. - Oddział Kopalnia Węgla Brunatnego Bełchatów, ul. Św. Barbary 3, 97-400 Bełchatów
1. | SMAR EP1 | Parametry techniczne i jakościowe określone poniżej |  |  | Drums - 180 kg | 90000
2. | SMAR EP2 | Parametry techniczne i jakościowe określone poniżej |  |  | Drums - 180 kg | 171000
3. | OLEJ SILNIKOWY SUPEROL CD 10W LUB RÓWNOWAŻNY, OLEJ ZE ZWOLNIONĄ AKCYZĄ | SAE 10W | API CD | min 2000 h | Cysterna-luz od 10m3 do 20m3 | 120000
1. Smar litowy EP-1
Lp. | PARAMETRY TECHNICZNE I JAKOŚCIOWE
| Nazwa | Wymagane | Metoda badawcza
1. | Baza olejowa | Z lekkich olejów mineralnych bez wtrąceń i dodatków olejów przepracowanych
2. | Barwa | Jasna żółta | ocena organoleptyczna
3. | Temperatura pracy | od -30 °C do +120 °C
4. | Penetracja po ugniataniu w temperaturze 25°C | 300÷340 1/10mm | PN-ISO 2137:2021
5. | Klasa konsystencji | NLGI-1 | NLGI - określenie na podstawie wyniku badania wg pkt. 4
6. | Właściwości smarne w badaniu w aparacie 4-ro kulowym – obciążenie zespawania | powyżej 240 daN | PN-ISO 20623:2018
7. | Temperatura kropienia | powyżej 175 °C | PN-ISO 2176:2011
PN-ISO 2176:2011/A1:2021
8. | Próba zużycia - średnia średnica śladu zużycia MWSA (1H, 0,39kN, 20 OC) | poniżej lub równa 0,5 mm | PN-ISO 20623:2018
9. | Stabilność mechaniczna, zmiana penetracji po ugniataniu w temp. 25 OC, po wałkowaniu smaru w temperaturze 60 OC | poniżej 10 % | PN-C-04144:1962
10. | Graniczne naprężenie ścinające w temperaturze 20 °C | poniżej 4 G/cm3 | PN-C-04145:1962
11. | Działanie korodujące na płytce z miedzi w temp. (100+1) OC, w czasie 24 godzin | 1 | ASTM D 4048-16
12. | UWAGI | Zastosowanie – maszyny górnicze narażone na bardzo wysokie obciążenia.
Instalacje centralnego smarowania maszyn i urządzeń układu KTZ oraz sprzętu pomocniczego.
Średnica przewodów rurowych od Ø 6 mm do Ø 38 mm. Ciśnienie tłoczenia smaru: do 320 bar (w zależności od temperatury otoczenia). Smar o bardzo dobrych właściwościach przetłaczania (pompowalności) w układach centralnego smarowania.
2. Smar litowy EP-2
Lp. | Parametry techniczne i jakościowe
| Nazwa | Wymagane | Metoda badawcza
1. | Baza olejowa | Z lekkich olejów mineralnych bez wtrąceń i dodatków olejów przepracowanych
2. | Barwa | Jasna żółta | ocena organoleptyczna
3. | Temperatura pracy | od -30 °C do +120 °C
4. | Penetracja po ugniataniu w temperaturze 25°C | 265÷295 1/10mm | PN-ISO 2137:2021
5. | Klasa konsystencji | NLGI-2 | NLGI - określenie na podstawie wyniku badania wg pkt. 4
6. | Właściwości smarne w badaniu w aparacie 4-ro kulowym – obciążenie zespawania | powyżej 240 daN | PN-ISO 20623:2018
7. | Temperatura kropienia | powyżej 175 °C | PN-ISO 2176:2011
PN-ISO 2176:2011/A1:2021
8. | Próba zużycia - średnia średnica śladu zużycia MWSA (1H, 0,39kN, 20 OC) | poniżej lub równa 0,5 mm | PN-ISO 20623:2018
9. | Stabilność mechaniczna, zmiana penetracji po ugniataniu w temp. 25 OC, po wałkowaniu smaru w temperaturze 60 OC | poniżej 10 % | PN-C-04144:1962
10. | Graniczne naprężenie ścinające w temperaturze 20 °C | poniżej 4 G/cm3 | PN-C-04145:1962
11. | Działanie korodujące na płytce z miedzi w temp. (100+1) OC, w czasie 24 godzin | 1 | ASTM D 4048-16
12. | UWAGI | Zastosowanie – maszyny górnicze narażone na bardzo wysokie obciążenia.
Instalacje centralnego smarowania maszyn i urządzeń układu KTZ oraz sprzętu pomocniczego.
Średnica przewodów rurowych od Ø 6 mm do Ø 38 mm. Ciśnienie tłoczenia smaru: do 320 bar (w zależności od temperatury otoczenia). Smar o bardzo dobrych właściwościach przetłaczania (pompowalności) w układach centralnego smarowania.